## Sheet1
氧化铈分散液 DXN-CEY30S 产品说明书
氧化铈分散液 DXN-CEY30S
DXN-CEY30S 氧化铈分散液，又称氧化铈浆料、氧化铈溶液、氧化铈悬浮液、稀土紫外线吸
收剂，是将纳米氧化铈粉末均匀分散于乙醇得到的稳定性液体，可与水任意比例稀释，并可根
据客户要求调整溶剂类别、含量等，具备强抗菌、抗紫外线作用，可用于纺织品、陶瓷、涂料等。
项目 | 单位 | 标准值 | 测试标准
氧化铈（ZnO） | % | ≥30 | 105℃ 12h
外观 | --- | 灰白色液体 | 目测法
分散溶剂 | --- | 乙醇 | ---
PH | --- | 7-10 | PH计
平均粒径 | nm | 30-50 | TEM
粒度（D50） | nm | ≤300 | 纳米激光粒度仪
产品特性
1、流动性好，不易沉淀，可任意比例稀释。
2、液体固含量高，粘度低。
3、抗紫外线性能优异。
应用建议
1、可作为催化材料使用。
产品包装
25KG/桶
储存运输
产品应分类、分批存放在通风干燥处，不能直接存放在地面上，须用托盘或塑料布等物品隔开，
注意防潮、防晒。 严禁与产品可发生反应的物品接触。运输装卸时要轻装、轻卸，同一批号
产品应集中摆放，防止包装污染和破损。产品在运输中应防止雨淋和日光曝晒。
联系方式
达西浓纳米科技（常州）有限公司
咨询热线：1806855620/18068512798/18068532798
售后投诉：0519-85558068
销售地址：江苏省常州市新北区辽河路 901 号新科创大楼 A 座第四层 410 号
生产企业：山东科纳达新材料科技有限公司
ISO认证编号：21323Q04140R0S
备注：此产品说明书的应用建议仅供用户参考，不作为最终的法律依据！